## Лист1
|  | TDI (step = 267 nm) |  | BINP (step = 665 nm)
| +/normal | sigma (degree) | N | sigma (degree) | N
LFS | + | 0.0741114 | 367352
данные не обрабатывались, т.к. видны какие-то артефакты
LFS-1 | normal
LFS-1 | nornal after supp |  |  | (выбросы в нуль и пилообразные образования)
LFS-2 | normal
LFS-2 | nornal after supp
LFS-3 | normal
LFS-3 | nornal after supp
LFS-4 | normal
LFS-4 | nornal after supp
LuYAG-1 | + | 0.103058 | 367352
LuYAG-2 | + | 0.200928 | 367352
LuYAG-3 | + | 0.175903 | 367352
LuYAG-4 | + | 0.0956251 | 367352
LYSO-1 | + | 0.0838062 | 367352
LYSO-1 | normal | 0.085997 | 367352
LYSO-1 | nornal after supp | 0.0837637 | 367352
LYSO butt_end-1 | + | 0.0786742 | 367352
LYSO butt_end-1 | normal | 0.08258 | 367353
LYSO butt_end-1 | nornal after supp | 0.0785679 | 367352
LYSO butt_end-2 | + | 0.272423 | 367352
LYSO butt_end-2 | normal | 0.272667 | 367352
LYSO butt_end-2 | nornal after supp | 0.272267 | 367352
YAP | + | 0.0814754 | 367352
LFS-1 | + | 0.0740836 | 367352